## TDSheet
Фото | Тип стрічки | Ширина, мм | Метрів в рулоні, м.п. | Товщина, мм | Колір стрічки | Підкладка тип / колір | Клей | Температурний режим | Адгезія | !Диллер евро | !Основная цена продажи | Короткий опис
[10 empty] | /шт | /шт
Спінені двосторонні клейкі стрічки HPX (Бельгія)
| 21388 | 6 | 50 | 1.1 | белый | бумага белая | акриловый | от -30 до +120°С | 31.9 | 1.65 | 2.76 | Лента на вспененной основе эконом класса. Широко используется в мебельной, рекламной и полиграфической промышленности. Так же используется для предварительной фиксации при производстве мебели и приклеивании зеркал. Склеиваемые материалы: пластик, картон, металл, стекло. Подходит для наружного применения. Идеальна для заказов, бюджет которых сильно ограничен.
|  | 9 | 50 | 1.1 | [5 empty] | 2.48 | 4.14
|  | 12 | 50 | 1.1 | [5 empty] | 3.31 | 5.51
|  | 19 | 50 | 1.1 | [5 empty] | 5.23 | 8.73
| 21812 | 6 | 50 | 1 | белый | крафт бумага | hot melt | от -30 до +80°С | 25 | 2.6 | 3.46 | Двухсторонняя лента с максимальной начальной адгезией. Наилучшим образом подойдет для рекламных дисплеев. Склеиваемые материалы: картон, пластик, металл, стекло. Рекомендуется для работы непосредственно на месте монтажа. Наилучшее решение для мерчендайзинга.
|  | 9 | 50 | 1 | [5 empty] | 3.89 | 5.19
|  | 12 | 50 | 1 | [5 empty] | 5.19 | 6.92
|  | 19 | 50 | 1 | [5 empty] | 8.22 | 10.95
| 21851 | 6 | 50 | 0.95 | белый | красная ПЕ пленка | акриловый | от -30 до +120°С | 24.5 | 2.79 | 3.72 | Вспененная лента с повышенной плотностью. Эксплуатационные свойства, такие как сопротивление разрыву, устойчивость к влажности и перепадам температур делают этот вид лент наиболее подходящим для монтажа зеркал. Склеиваемые материалы: стекло, пластик, металл. Средний расход ленты 2 м.п. 19мм на 1 кг зеркала.
|  | 9 | 50 | 0.95 | [5 empty] | 4.19 | 5.58
|  | 12 | 50 | 0.95 | [5 empty] | 5.58 | 7.44
|  | 19 | 50 | 0.95 | [5 empty] | 8.84 | 11.78
| 21411 with MSE | 6 | 50 | 1.05 | черный | белая ПЕ пленка | акриловый | от -20 до +100°С | 29.4 | 3.59 | 4.78 | Вспененная лента с повышенной плотностью и с высококачественным клеем с MSE технологией. Данный тип клея идеально подходит для поверхностей с низкой и средней поверхностной энергией, таких как полиэтилен, полипропилен, автомобильные лаки и краски. Склеиваемые материалы: стекло, пластик, металл, полиэтилен, полипропилен. Идеально подойдет для монтажа декоративных накладок на кузов автомобиля.
|  | 9 | 50 | 1.05 | [5 empty] | 5.38 | 7.17
|  | 12 | 50 | 1.05 | [5 empty] | 7.17 | 9.56
|  | 19 | 50 | 1.05 | [5 empty] | 11.35 | 15.13
|  | 12 | 50 | 1.05 | [5 empty] | 32.86 | 43.81
| 21551 | 4 | 25 | 3 | белый | горчичная бумага | hot melt | от -40 до +90°С | 26 | 1.03 | 1.37 | Лента на вспененной основе толщиной 3мм. Лента прекрасно подходит для изделий, где необходимо иметь зазор между двумя плоскостями (циркуляция воздуха, карманы на стендах, открытки). Склеиваемые материалы: пластик, картон, металл, стекло.
|  | 6 | 25 | 3 | [5 empty] | 1.54 | 2.06
|  | 9 | 25 | 3 | [5 empty] | 2.31 | 3.08
|  | 12 | 25 | 3 | [5 empty] | 3.08 | 4.11
|  | 19 | 25 | 3 | [5 empty] | 4.88 | 6.51
| FM201GT | 6 | 50 | 1 | белый | зеленая ПЕ пленка | акриловый | от -30 до +80°С | 15 | 1.41 | 1.88 | Лента на вспененной основе эконом класса. Широко используется в мебельной, рекламной и полиграфической промышленности. Так же используется для предварительной фиксации при производстве мебели и приклеивании зеркал. Склеиваемые материалы: пластик, картон, металл, стекло. Подходит для наружного применения. Идеальна для заказов, бюджет которых сильно ограничен.
|  | 9 | 50 | 1 | [5 empty] | 2.12 | 2.82
|  | 12 | 50 | 1 | [5 empty] | 2.82 | 3.76
|  | 19 | 50 | 1 | [5 empty] | 4.47 | 5.96
Акриловые двухсторонние клеящие ленты HPX HSA (Бельгия)
| 32112 | 6 | 33 | 0.5 | прозрачный | красная ПЕ пленка | акриловый | от -30 до +180°С | 31.9 | 1.58 | 2.25 | Двухсторонняя акриловая клеящая лента отличается высокими эксплуатационными свойствами, которые позволяют использовать ее в большинстве конструкций и изделий, которые подвергаются экстремальным нагрузкам. Благодаря своей толщине лента более доступна по цене и пользуется широким спросом у производителей торгового оборудования, POS материалов, автомобильных СТО. Склеиваемые материалы: пластик, картон, металл, стекло. Лента может перекрыть неровности поверхности до 0,25мм.
|  | 9 | 33 | 0.5 | [5 empty] | 2.36 | 3.38
|  | 12 | 33 | 0.5 | [5 empty] | 3.15 | 4.5
|  | 19 | 33 | 0.5 | [5 empty] | 4.99 | 7.13
| 32121 | 6 | 33 | 1 | прозрачный | красная ПЕ пленка | акриловый | от -30 до +180°С | 39.2 | 2.67 | 3.81 | Двухсторонняя акриловая клеящая лента с высокими эксплуатационными свойствами. Толщина и эластичность ленты позволяют использовать ее на неровных и слегка шероховатых поверхностях. Она пользуется широким спросом у мерчендайзеров для монтажа торговых дисплеев внутри и снаружи помещений, производителей торгового оборудования, автомобильных СТО. Склеиваемые материалы: пластик, картон, металл, стекло. Лента может перекрыть неровности поверхности до 0,5мм.
|  | 9 | 33 | 1 | [5 empty] | 4 | 5.72
|  | 12 | 33 | 1 | [5 empty] | 5.34 | 7.63
|  | 19 | 33 | 1 | [5 empty] | 8.45 | 12.08
| 32002 | 6 | 33 | 0.8 | серый | красная ПЕ пленка | акриловый | от -30 до +180°С | 53.9 | 5.43 | 6.79 | Серая акриловая двухсторонняя лента является основным креплением деталей молдинга и декоративных накладок на автомобили. Высокая сила адгезии и широкий температурный диапазон делает данный вид ленты незаменимым для автомобильного кузовного ремонта. Склеиваемые материалы: пластик, металл, стекло. Заменяет такие крепления как саморезы, заклепки и "жидкие гвозди".
|  | 9 | 33 | 0.8 | [5 empty] | 8.14 | 10.18
|  | 12 | 33 | 0.8 | [5 empty] | 10.86 | 13.57
|  | 19 | 33 | 0.8 | [5 empty] | 17.19 | 21.49
| 32041 | 6 | 33 | 1.1 | антрацит | красная ПЕ пленка | акриловый | от -30 до +150°С | 53.9 | 6.84 | 8.55 | Черная пеноакриловая лента для экстремальных нагрузок. Самая прочная лента в ассортименте HPX. Обеспечивает сверхпрочное соединение поверхностей с герметизацией от проникновения влаги и воздуха. Склеиваемые материалы: пластик, металл, стекло, дерево. Лента имеет высокие физические свойства, устойчива к растворителям, химикатам и УФ-лучам. Для наружных и внутренних работ.
|  | 9 | 33 | 1.1 | [5 empty] | 10.26 | 12.82
|  | 12 | 33 | 1.1 | [5 empty] | 13.67 | 17.09
|  | 19 | 33 | 1.1 | [5 empty] | 21.65 | 27.06
Тонкие пленочные и нетканые двухсторонние клеящие ленты HPX (Бельгия)
| 13202 Ultra Mount | 6 | 50 | 0.25 | прозрачный | красная ПЕ пленка | акриловый | от -20 до +100°С | 44 | 2.11 | 2.48 | Благодаря гарантии высокопрочных соединений эта лента по праву носит название Ultra! Высокая начальная и окончательная адгезии обеспесивают этому типу ленты признание среди клиентов, которые сталкиваются со сложными задачами при креплении жестких профилей на изогнутые поверхности, высоко нагруженные соединения. Склеиваемые материалы: дерево, картон, пластик, металл, стекло. Благодаря своей минимальной толщине само крепление всегда выглядит изящно и незаметно.
|  | 9 | 50 | 0.25 | [5 empty] | 3.17 | 3.73
|  | 12 | 50 | 0.2 | [5 empty] | 4.22 | 4.97
|  | 19 | 50 | 0.25 | [5 empty] | 6.69 | 7.87
| 17410 | 6 | 50 | 0.08 | прозрачный | горчичный бумажный | каучуковый | от -40 до +80°С | 37.5 | 0.77 | 1.03 | 17410 представляет собой двухстороннюю ленту с носителем из полипропиленовой пленки с каучуковым клеем, который обеспечивает очень высокую начальную и конечную адгезию к широкому спектру материалов
|  | 9 | 50 | 0.08 | [5 empty] | 1.16 | 1.54
|  | 12 | 50 | 0.08 | [5 empty] | 1.54 | 2.06
|  | 19 | 50 | 0.08 | [5 empty] | 2.44 | 3.26
|  | 50 | 50 | 0.08 | [5 empty] | 6.43 | 8.58
| 17350 | 15 | 50 | 0.17 | прозрачный | белый бумажный | каучуковый/акриловый | от -30 до +70°С | 20Н/25мм / 5,5Н/25мм | 4.08 | 5.44 | Лента на пленочной основе, предназначена в первую очередь, для временной фиксации рекламной продукции в местах продаж, на выставках. Лента премиум класса. Благодаря использованию высококачественных клеев - лента не оставляет никаких следов после удаления даже с самых деликатных поверхностей, в том числе и бытовой техники. Сила адгезии открытой стороны: 20Н/25мм - синтетический каучук Сила адгезии закрытой стороны: 5,5Н/25мм - акриловый клей
|  | 50 | 50 | 0.17 | [5 empty] | 13.6 | 18.13
| 18204 | 6 | 50 | 0.16 | полу-прозрачный | горчичный бумажный | акриловый | от -20 до +120°С | 22 | 1.23 | 1.53 | Высококачественная доступная лента на нетканной основе. В первую очередь предназначена для для рекламной и полиграфической промышленности. Склеиваемые материалы: бумага, картон, пластик, металл, стекло, дерево, ламинированный картон. Отличная устойчивость к УФ-лучам и старению. Отлично подходит для монтажа POS-материаллов. Лента способна решать сложные задачи, такие как приклеивание ткани и ламинированного картона на алюминий.
|  | 9 | 50 | 0.16 | [5 empty] | 1.84 | 2.3
|  | 12 | 50 | 0.16 | [5 empty] | 2.45 | 3.07
|  | 19 | 50 | 0.16 | [5 empty] | 3.89 | 4.85
| 18209 (50м) | 6 | 50 | 0.1 | полу-прозрачный | белый бумажный | акриловый | от -20 до +100°С | 18 | 0.43 | 0.61 | Самая доступная лента на нетканной основе. Широко используется в рекламе и при изготовлении упаковки. Склеиваемые материалы: бумага, картон, тонкие пластиковые пленки. Лента незаменима для выполнения заказов, бюджет которых сильно ограничен.
|  | 9 | 50 | 0.1 | [5 empty] | 0.64 | 0.92
|  | 12 | 50 | 0.1 | [5 empty] | 0.86 | 1.22
|  | 19 | 50 | 0.1 | [5 empty] | 1.36 | 1.94
| 18210 | 6 | 50 | 0.11 | полу-прозрачный | белый бумажный | hot melt | от -10 до +60°С | 18 | 0.34 | 0.43 | Лента на нетканной основе. Широко используется в рекламе и при изготовлении упаковки. Склеиваемые материалы: бумага, картон, тонкие пластиковые пленки. Лента незаменима для выполнения заказов, бюджет которых сильно ограничен.
|  | 9 | 50 | 0.11 | [5 empty] | 0.51 | 0.64
|  | 12 | 50 | 0.11 | [5 empty] | 0.68 | 0.86
|  | 19 | 50 | 0.11 | [5 empty] | 1.08 | 1.36
Тканевые двухсторонние клеящие ленты HPX (Бельгия)
| 18151 | 15 | 25 | 0.25 | белый | горчичный бумажный | hot melt | от -10 до +60°С | 13.9 | 1 | 1.33 | Высококачественная лента на основе текстиля. Подходит для монтажа всех типов ковровых покрытий, подходит для монтажа очень грубых поверхностей. Склеиваемые материалы: ковролин, линолеум, пластик, металл. Удаляется с поверхности вручную. Для внутренних работ. Клей hot melt
|  | 20 | 25 | 0.31 | [5 empty] | 1.33 | 1.78
|  | 25 | 25 | 0.31 | [5 empty] | 1.66 | 2.22
|  | 50 | 25 | 0.31 | [5 empty] | 3.33 | 4.44
| 18220 | 15 | 25 | 0.22 | прозрачный армиров. | горчичный бумажный | каучуковый | от -30 до +90°С | 25 | 1.92 | 2.57 | Прозрачная каучуковая лента армированная тканевой сеткой. Благодаря высокой начальной адгезии прекрасно подходит для монтажа любых конструкций широкого спектра материалов. Склеиваемые материалы: ковролин, линолеум, дерево, картон, пластик, металл. Подходит для монтажа панелей на грубую вертикальную поверхность. Для внутренних работ.
|  | 20 | 25 | 0.22 | [5 empty] | 2.57 | 3.42
|  | 25 | 25 | 0.22 | [5 empty] | 3.21 | 4.28
|  | 50 | 25 | 0.22 | [5 empty] | 6.41 | 8.55
| 18300 | 15 | 25 | 0.23 | прозр. армированный | горчичный бумажный | акрил/hot melt | от -30 до +80°С | 7,0/30,0 Н/25мм | 2.57 | 3.42 | Высококачественная лента для профессионалов. Основное применение: монтаж выставочнх стендов, напольных покрытий, монтаж заготовок на фрезерном, печатном и формовочном оборудовании. Склеиваемые материалы: пластик, металл, ковролин, линолеум. Легко удаляется с поверхности вручную не разрушаясь и не оставляя следов клея. Для внутренних работ.
|  | 20 | 25 | 0.23 | [5 empty] | 3.42 | 4.56
|  | 25 | 25 | 0.23 | [5 empty] | 4.28 | 5.7
|  | 50 | 25 | 0.23 | [5 empty] | 8.55 | 11.4
| 34100 | 6 | 50 | 0.8 | прозрачный армиров. | синяя ПЕ пленка | синтетический каучук | от -25 до +50°С | 55 | 6.49 | 9.27 | 34100 двухсторонняя лента имеет великолепную начальную адгезию благодаря высококачественному каучуковому клею, а тканевая основа обеспечивает дополнительную прочность и позволяет отрывать ленту вручную. Лента отлично подойдет при монтаже тяжелых элементов на грубые и шероховатые поверхности. Работает с поверхностями с низкой поверхностной энергией. Для внутреннего применения.
|  | 9 | 50 | 0.8 | [5 empty] | 9.73 | 13.91
|  | 12 | 50 | 0.8 | [5 empty] | 12.98 | 18.54
|  | 19 | 50 | 0.8 | [5 empty] | 20.55 | 29.36
Двухсторонние ленты-застёжки ZIP FIX HPX (Бельгия)
| 80002/80004 ZIP FIX (крючок) | 20 | 1 | 2 | белый, черный | серая ПЕ пленка | hot melt | от -30 до +100°С | 20 | 0.8 | 1 | Крепежная система крючок\петля характеризуется превосходной прочностью на разрыв. Данная система предназначена, в первую очередь, для систем которые необходимо часто открывать\закрывать. Лента имеет отличную адгезию к металлу, стеклу, дереву, керамике и большинству пластиков.
|  | 20 | 1 | 2 | [5 empty] | 0.8 | 1
| 80003/80005 ZIP FIX (петля) | 20 | 1 | 2.5 | белый, черный | серая ПЕ пленка | hot melt | от -30 до +100°С | 20 | 0.8 | 1 | Крепежная система крючок\петля характеризуется превосходной прочностью на разрыв. Данная система предназначена, в первую очередь, для систем которые необходимо часто открывать\закрывать. Лента имеет отличную адгезию к металлу, стеклу, дереву, керамике и большинству пластиков.
|  | 20 | 1 | 2.5 | [5 empty] | 0.8 | 1
Двухсторонние ленты-застёжки DUO GRIP HPX (Бельгия)
| DUO GRIP 85010 | 25 | 1 | 3.1 | черный | серая ПЕ пленка | hot melt | от -30 до +95°С | 30 | 4.2 | 4.94 | Иновационная система крепления DUO GRIP состоит из двух лент на поверхности которых размещены пластиковае элементы, образующие надежное крепление грибок/грибок. DUO GRIP позволяет произвести монтаж большинства панелей из разнообразных материалов без применения механической обработки и метизов. Материалы: дерево, металл, пластик, стекло.
| DUO GRIP 85011 | 17 | 1 | 3.1 | прозрачный | серая ПЕ пленка | hot melt | от -30 до +95°С | 30 | 3.27 | 4.09 | Иновационная система крепления DUO GRIP состоит из двух лент на поверхности которых размещены пластиковае элементы, образующие надежное крепление грибок/грибок. DUO GRIP позволяет произвести монтаж большинства панелей из разнообразных материалов без применения механической обработки и метизов. Материалы: дерево, металл, пластик, стекло.
| DUO GRIP 85012 MINI | 16 | 1 | 2.7 | прозрачный | серая ПЕ пленка | hot melt | от -30 до +95°С | 30 | 1.84 | 2.3 | Система крепления DUO GRIP MIDI, низкопрофильный вид. Состоит из двух лент на поверхности которых размещены пластиковые элементы, образующие надежное крепление грибок/грибок. Подходит для большинства материалов без применения механической обработки и метизов. Материалы: дерево, металл, пластик, стекло.
Диспенсери настільні для клейких стрічок
| HD2/SS/50 | Ручний диспенсер для односторонніх PVC та BOPP стрічок до 50мм | [7 empty] | 10.06 | 14.37 | Ручний диспенсер для односторонніх ПВХ клейких стрічок. Це - корисний інструмент в кожному відділі доставки або офісі для запечатування коробок і посилок. Цілісний посилений корпус з листової сталі (товщина 2 мм) покритий епоксидно-поліефірної порошковою фарбою. Його міцна конструкція забезпечує відмінну продуктивність протягом тривалого періоду часу. Притискної ролик, покритий м'якою гумою, забезпечує відмінну адгезію стрічки. Анатомічна рукоятка і ролики виготовлені з ABS смоли. Лезо виготовлено зі сталі і загартоване.
| HD2/SS/50WB | Ручний диспенсер з надміцним ножем для односторонніх PVC та BOPP стрічок до 50мм 8016959 | [7 empty] | 10.59 | 15.13 | Ручні диспенсери з лезом типу "хвиля" для пакувальних і армованих клейких стрічок шириною до 50 мм і зовнішнім діаметром до 136 мм. Цілісний посилений корпус з листової сталі (товщина 2 мм) покритий епоксидно-поліефірної порошковою фарбою. Його міцна конструкція забезпечує відмінну продуктивність протягом тривалого періоду часу. Притискної ролик, покритий м'якою гумою, забезпечує відмінну адгезію стрічки. Анатомічна рукоятка і ролики виготовлені з ABS смоли. Тримач втулки оснащений гальмом, який легко регулюється ручкою з накаткою. Гальмо потрібен для користування послугою стрічок, які легко розмотуються. Спеціальне, схильне до відпустки, хвильовий лезо ефективно розрізає армовані стрічки.